## 集成电路
序号 | 失效模式 | 失效机理 | 定义简述
1 | 开路 | 过电应力（EOS） | 元器件承受的电流、电压应力或功率超过其允许的最大范围
2 |  | 静电放电（ESD） | 处于不同静电电位的两个物体间的静电电荷和转移就是静电放电。这种电荷转移方式有：接触放电、空气放电、静电放电一般是指静电的快速转移或泄放
3 |  | 电迁移（EM） | 当器件工作时，金属互连线内有一定电流通过，金属离子会沿导体产生质量的输运，其结果会使导体的某些部位产生空洞或晶须(小丘)，这就是电迁移现象。 产生电迁移失效的原因：内因:薄膜导体内结构的非均匀性(多晶);外因:电流密度变大
4 |  | 应力迁移（SM） | 铝条经过温度循环或高温处理，由于应力的作用也会发生铝条开路断裂的失效。这时空洞多发生在晶粒边界处，这种现象叫应力迁移，以与通电后发生铝条产生电迁移的失效区别。铝条越细，应力迁移失效愈严重。
5 |  | 腐蚀 | 许多集成电路是用树脂包封的，然而水汽可以穿过树脂体和引脚-树脂界面到达铝互连线处，由水汽带入的外部杂质或从树脂中溶解的杂质与金属铝作用，使铝互连线发生化学腐蚀或电化学腐蚀。
6 |  | 键合点脱落 | 一般指金丝和铝互连之间。由于金—铝之间的化学势的不同，经长期使用或200℃以上高温储存后，会产生多种金属间化合物，如紫斑、白斑等。结果使铝层变薄，粘附性下降，造成半断线状态，接触电阻增加，最后导致开路失效。在300℃高温下还会产生空洞，即可肯德尔效应，这种效应是在高温下金向铝中迅速扩散并形成化合物，在键合点四周出现环形空洞，是铝箔部分或全部脱离，形成高阻或开路。
7 |  | 紫斑 | 见键合点
8 |  | 机械应力
9 |  | 热变应力
10 | 短路（漏电） | pn结穿钉 | 在长期电应力或突发的强电流的作用下，在PN结处局部铝-硅熔融生成合金钉，穿透PN结，造成PN结短路的现象
11 |  | 过电应力（EOS）
12 |  | 介质击穿（TDDB效应/针孔缺陷） | 1、栅氧击穿：在MOS器件及其集成电路中，栅极下面存在一薄层SiO2,此即通称的栅氧。栅氧的漏电与栅氧质量关系极大，漏电增加到一定程度即构成击穿，导致器件失效。 2、与时间有关的介质击穿：施加的电场低于栅氧的本征击穿场强，并未引起本征击穿，但经历一定时间后仍发生击穿的现象。这是由于施加应力过程中，氧化层内产生并集聚了缺陷的原因。
13 |  | 水汽
14 |  | 金属迁移
15 |  | 界面态
16 |  | 离子导电
17 | 参漂 | 氧化层电荷 | 集成电路中存在的与氧化层有关的电荷，包括固定氧化层电荷Q、可动电荷Q、界面陷阱电荷和氧化层陷阱电荷。
18 |  | 钠离子沾污
19 |  | 表面离子
20 |  | 芯片裂纹
21 |  | 热载流子（HC） | 当载流子从外界获得了很大能量时，即可成为热载流子。例如在强电场作用下，载流子沿着电场方向不断漂移，不断加速，即可获得很大的动能，从而可成为热载流子。 热载流子诱生的MOS器件退化是由于高能量的电子和空穴注入栅氧化层引起的，注入的过程中会产生界面态和氧化层陷落电荷，造成氧化层的损伤。随着损伤程度的增加，器件的电流电压特性就会发生改变。当器件参数改变超过一定限度后，器件就会失效，器件损伤的程度和机理取决于器件的工作条件。
22 |  | 辐射损伤 | 在自然和人造辐射环境中，各种带电或不带电的高能粒子（如质子、电子、中子）以及各种高能射线对集成电路造成的损伤
23 | 功能失效 | 过电应力（EOS）
24 |  | 静电放电（ESD）
25 |  | Latch-Up | 由于过电应力触发内部寄生晶体管结构而呈现的一种低阻状态，这种状态在触发条件去除或中止后仍会存在

## 微波器件
一、微波分立器件
序号 | 失效模式 | 封装相关失效机理 | 芯片相关失效机理
1 | 漏电大或短路 | 管壳内部水汽含量大（气密器件） | 氧化层/绝缘层或外延层缺陷
2 |  | 管壳内部沾污或有导电性多余物 | 芯片表面沾污和芯片缺陷结合形成漏电通道
3 |  | 引线键合工艺缺陷（如引线悬垂） | PN结穿通或PN结缺陷
4 |  | 芯片粘接工艺缺陷（如焊料堆积或爬升至PN结或表面等） | 介质漏电或击穿
5 |  | 塑封料水汽含量大 | 氧化层电荷
6 |  | 管脚之间金属迁移短路 | 金属电迁移
7 |  | / | Na离子或其他碱性离子沾污
8 |  | / | 静电或过电损伤导致电极间融通
9 | 高阻或开路 | 与引线键合相关的机理： 1、金铝键合紫斑退化； 2、引线热疲劳开路； 3、引线腐蚀开路。 | 金属或应力电迁移导致金属连线开路
10 |  | 芯片粘接缺陷和退化，接触电阻增加甚至掉片 | 金属化腐蚀导致电阻增大或开路
11 |  | 管脚腐蚀或折断 | 静电或过电导致通道开路
12 |  | 塑封器件“爆米花效应”导致芯片开裂或引线拉脱 | 芯片开裂
13 | 饱和压降增大 | 芯片粘接缺陷或退化 | 芯片与焊料或键合点之间的电化学腐蚀
14 |  | 引线键合缺陷或退化 | 电极接触电阻退化
15 |  | / | 功率管镇流电阻设计或工艺缺陷
16 | 击穿特性退化 | 芯片表面沾污，金属沾污 | 氧化层（包括界面）电荷
17 |  | 气密管壳内或塑封料水汽含量大 | 氧化层击穿
18 |  | 气密管壳漏气 | 氧化层、绝缘层或外延层的位错或层错缺陷
19 |  | / | PN结制造工艺缺陷
20 |  | / | 重金属离子在结区位错上沉积，引起微离子击穿、管道击穿等
21 |  | / | 功率管镇流电阻设计或工艺缺陷
22 | 电流或功率增益退化 | 引线键合退化 | 氧化层（包括界面）电荷
23 |  | 芯片和氧化铍陶瓷站街界面的退化导致的热阻增大 | 氧化层击穿
24 |  | 氧化铍陶瓷和管壳底座烧结界面的退化导致的热阻增大 | 发射结特性退化
25 |  | 匹配电容的退化 | 电极接触电阻退化
26 |  | 各单胞芯片之间功率分配不均因导致的退化 | 镇流电阻设计或工艺缺陷
27 |  | 芯片裂纹 | 发射极和基极多层金属化电迁移退化
28 |  | / | 发射极和基极金属化表面再结构退化
29 |  | / | si-sio2界面状态的退化
30 |  | / | 发射极注入效率的退化
31 | 烧毁失效 | 芯片和基板或基本和散热底座之间烧结空洞 | 热电二次击穿
32 |  | 输出匹配电容击穿 | 输入过激励
33 |  | 各单胞之间功率分配不均匀导致芯片过热烧毁失效 | 输出失配
微波单片电路（GaAs MMIC有源器件）
序号 | 失效模式 | 失效机理 | 芯片相关失效机理
1 | 饱和漏源电流退化 | 栅金属下沉
2 | 输出功率下降 | 表面效应
3 | 夹断电压退化 | 氢效应
4 | 栅极漏电流退化 | 互扩散
5 | 漏源电阻上升 | 栅金属下沉
6 |  | 欧姆接触退化
7 | 烧毁 | 静电放电
8 |  | 电迁移
9 |  | 互扩散
微波单片电路（GaAs MMIC无源器件）
序号 | 失效模式 | 失效机理
1 | 电容击穿 | 介质层针孔
2 |  | 金属尖刺
3 |  | 介质缺陷
4 |  | 静电放电
5 | 空气桥退化 | 空气桥塌陷
6 |  | 电迁移
7 |  | 金属破裂
8 |  | 热烧毁
9 | 电感退化 | 空气桥塌陷
10 |  | 热烧毁
11 |  | 电迁移
12 | 电阻退化 | 电迁移
13 |  | 热烧毁
14 | 传输线退化 | 电迁移
15 |  | 金属与衬底间分离
16 | 通孔退化 | 热不匹配
17 |  | 金属与GaAs材料间分离
| 包装材料与芯片分层 | 温度冲击、爆米花效应 | 已经吸湿的塑封器件通过再流焊安装到电路板上时出现的一种失效机理
包装材料与芯片载体框架分层
| 微波器件键合退化 | 分层及分层过程应力
芯片和钝化层开裂
金属化台阶退化

## 混合集成电路
序号 | 失效模式 | 过载失效 | 损耗失效 | 部位 |  | 稳态温度 | 温度循环 | 温度冲击 | 机械振动 | 相对湿度 | 沾污 | 过载电压电流
1 | 机械失效 | 脆性/韧性开裂 | 疲劳裂纹萌生和扩展 | 芯片 |  | EM热电子 | 脆性开裂 | 脆性开裂 | 脆性开裂 | 腐蚀 | 离子沾污 金属迁移 | ESD、EOS、EM
2 |  | 界面分层 | 蠕变、磨损 | 芯片粘接 |  | 解聚 | 疲劳 | 脆性开裂 | 屈服疲劳
3 |  | 塑性位移 | 应力扩散空洞 | 芯片倒装焊 |  | 界面扩散 | 疲劳 | 脆性开裂 | 屈服疲劳 | 腐蚀 | 腐蚀
4 |  | 屈服 | 晶粒边界迁移 | 引线互联 | TAB载带 |  | 大变形 | 屈服大变形 | 大变形
5 |  | 翘曲 | 解聚 |  | TAB载带焊 | 界面扩散 | 疲劳 | 脆性开裂 | 疲劳 | 腐蚀枝晶生长 | 腐蚀枝晶生长 | EOS
6 | 电失效 | ESD/EOS | TDDB |  | 引线 |  | 大变形疲劳 | 韧性开裂 | 屈服疲劳 |  |  | EOS
7 |  | 二次击穿 | 表面电荷扩展 |  | 引线键合 | 界面扩散 | 疲劳界面扩散 | 大变形脆性开裂 | 疲劳 | 腐蚀 | 腐蚀
8 |  | 闩锁 | 热电子、接触尖峰 |  | 基片 |  | 脆性开裂 | 脆性开裂 | 脆性开裂
9 |  | 信号失真 | 电迁移 | 基片粘接 |  |  | 疲劳 | 脆性开裂 界面分层 | 疲劳
10 | 化学失效 | 离子沾污 | 氧化腐蚀、应力腐蚀 | 外壳/包封 |  | 解聚 |  | 界面分层 | 疲劳 | 腐蚀 | 腐蚀
11 |  |  | 枝晶生长、界面扩散 | 外引线 |  |  | 疲劳韧性开裂 | 韧性开裂 | 疲劳 | 腐蚀枝晶生长 | 腐蚀枝晶生长 | EOS
|  |  |  | 外引线玻璃封 |  |  | 脆性开裂 | 脆性开裂 | 脆性开裂 | 腐蚀 | 腐蚀
|  |  |  | 封帽焊接 |  |  | 脆性开裂 | 脆性开裂 | 脆性开裂

## 分立器件
序号 | 失效模式 | 失效机理 |  | 失效原因1：器件本身缺陷
1 | 电参数漂移 | 击穿电压下降 |  | 表面沾污：工艺过程中的有害离子如钠离子等的沾污，封装内部结构材料带入的杂质污染，表面沾污引起器件失效多为电参数飘逸
2 |  | 漏电流增大 |  | 半导体材料缺陷：主要是位错、层错以及微缺陷等，一些快扩散重金属杂质在这些微缺陷处的沉积是造成器件性能退化的重要原因
3 |  | 饱和压降增大 |  | 管壳质量差：管壳质量问题主要是内部结构材料之间的工艺缺陷。如引线绝缘子漏气引起的污染腐蚀，芯片载体与氧化铍陶瓷间/氧化铍陶瓷与钼片间的烧结空间造成功率器件热阻高而易烧毁。
4 |  | 直流放大系数退化 |  | 压焊及封焊工艺不良使器件内引线脱焊或管壳漏气而失效
5 |  | 沟道漏电 |  | 生产、测试过程中的人体或器件带电造成器件静电损伤
6 |  | 表面漏电 |  | 金属化电迁移
7 |  | 欧姆接触退化 |  | 氧化层缺陷
8 | 短路 | 电极间击穿或烧毁导致成电阻特性 |  | 芯片表面划伤
9 | 开路 | 引线断 |  | 金属化不良
10 |  | 芯片脱落 |  | 失效原因2：使用不当导致失效超过50%
11 |  | 芯片开裂 |  | 应用电路设计不合理导致在测试或使用过程中存在过流、过压、过功率等现象导致器件失效；
12 | 间歇性失效 |  |  | 由于缺乏保护措施，整机系统中其他部门的故障导致元器件失效
装配中的机械过应力造成外壳损伤、壳体破碎、引线压伤或使用中的应力释放导致引线断裂、芯片脱落、芯片开裂等
生产过程中装配、调试不规范导致过电应力和极性反接等使器件失效
工艺过程中焊接温度过高、时间过长造成元器件损坏
使用中未采取严格的防静电措施导致静电损害失效
与时间相关的失效 |  |  |  | 整机设计人员对元器件性能及使用条件缺乏足够了解、使所选用的元器件不符合使用要求或在超应力条件下使用而失效。
| 与器件有关部分 | 失效机理 | 相关因素 | 加速因子
| 氧化硅/硅与氧化硅界面 | 表面电荷积累 | 可动离子/电场/温度 | 温度
|  | 介质击穿 | 电场/温度 | 电场
|  | 电荷注入 | 电场/温度 | 电场温度
| 金属化 | 电迁移 | 结温/面积/温度和电流密度梯度/晶粒尺寸 | 结温
|  | 腐蚀：化学腐蚀/电化学腐蚀/电解腐蚀 | 沾污/湿度/电压/温度 | 湿度/电压/温度
|  | 接触退化 | 温度/金属杂质 | 可变
| 键合及其他机械界面 | 金属间化合物 | 温度/杂质/键合强度 | 温度
|  | 疲劳 | 温度循环/键合强度/芯片剪切强度 | 循环中的温度上下限
| 气密性 | 封装泄漏 | 压力差/气氛 | 压力
| 失效机理 | 失效原因 | 失效根原因
| 二次击穿 | 正偏二次击穿 | 与热性能有关
|  | 反偏二次击穿 | 与集电极附近载流子雪崩倍增现象有关
| 芯片焊接失效 | 硅片底面和底座镀金层间的油污
天然氧化物和合金种类的影响
不良的工艺操作过程
| 内引线键合失效 | 工艺差错造成失效 | 引线过长
划片欠佳，压焊点太靠近硅片边缘
压焊过重
压焊过轻或铝模表面太脏
压点压偏
压点处过长尾巴
引线过紧过松
|  | 金属间化合物使金-铝系统失效 | 长时间储存或高温200°，产生一系列金属间化合物，化合物间属性不同，导致电导率低，长期使用或遇到高温，容易出现键合强度降低/变脆以及接触电阻增大
柯肯德尔效应：高温金向铝迅速扩散，形成金大量移出，造成环形孔
|  | 键合点腐蚀失效 | 封装内腔有水汽/氯/氟等离子沾污，造成AI腐蚀。

## 电阻器
常见电阻器的主要失效模式和失效机理
电阻器门类 | 失效模式 | 失效机理
金属膜电阻器 | 开路 | 瓷芯基体破裂、电阻膜破裂、电阻膜腐蚀、引线断裂、接触不良、使用不当
| 短路 | 电晕放电、金属迁移
| 阻值漂移 | 电阻膜的厚度不均匀或有疵点、膜层的刻槽间有导电沾污物、膜层与帽盖接触不良、电阻膜腐蚀
碳膜电阻器 | 开路 | 瓷芯基体破裂、电阻膜破裂、电阻膜分解、引线断裂、接触不良、使用不当、电阻膜腐蚀
| 阻值漂移 | 电阻膜的厚度不均匀或有疵点、膜层的刻槽间有导电沾污物、膜层与帽盖接触不良、膜层螺旋刻槽不当
线绕电阻器 | 开路 | 绕组断线、电流腐蚀、引线结合不牢、焊点接触不良
| 电参数超差 | 线材绝缘不好、老化不充分
常见电阻器的主要失效模式和失效机理
电容器门类 | 失效模式 | 失效机理
铝电解电容器 | 漏液 | 密封不佳、橡胶老化龟裂、高温高压下电解液挥发
| 炸裂 | 工作电压中交流成分过大、氧化膜介质缺陷、存在氯离子或硫酸根之类的有害离子/内压气高
| 开路 | 电化学腐蚀、引出箔和阳极接触不良、阳极引出箔片和焊片的铆接部分氧化
| 短路 | 阳极氧化膜破裂、氧化膜局部损伤、电解液老化或干涸、工艺缺陷
| 电容量下降损耗增大 | 电解液损耗较多、低温下电解液粘度增大
| 漏电流增加 | 氧化膜致密性差/氧化膜损伤、氯离子严重沾污、工作电解液配方不佳、原材料纯度不高、铝箔纯度不高
| 漏液 | 密封工艺不佳、阳极钽丝表面粗糙、负极镍引线焊接不当
液体钽电解电容器 | 瞬时开路 | 电解液数量不足
| 电参数变化 | 电解液消耗、在储存条件下电解液中的水分通过密封橡胶向外扩散，在工作条件下水分产生电化学离解
固体钽电解电容器 | 短路 | 氧化膜缺陷、钽块与阳极引出线产生相对位移、阳极引出钽丝与氧化膜颗粒接触
瓷介电容器 | 开裂 | 热应力、机械应力
| 短路 | 介质材料缺陷、生产工艺缺陷、银电极迁移
| 低电压失效 | 介质内部存在空洞、裂纹和气孔等缺陷

## 继电器及连接器
序号 | 失效模式 | 失效机理 | 控制措施
1 | 接触不良 | 接点表面嵌藏尘埃等污染物 | 净化装配、调试环境
2 |  |  | 采用有效的清洗工艺
3 |  |  | 清洗后，甩干接点间的液体并烘焙，防止残留污垢
4 |  | 有机吸附膜及碳化膜 | 线圈骨架、漆包线及线圈绑扎带选用不易产生有机气体的材料
5 |  |  | 采取低电平进行筛选，剔除接点表面有污染膜的产品
6 |  | 有害气体污染膜 | 严格执行接触簧片的调整工艺，防止扭动引线柱，避免玻璃绝缘子裂纹等
7 |  |  | 改进封焊工艺，确保密封性
8 |  | 火花及电弧等引起接点熔焊 | 控制密封腔内有机气体的浓度，以减少接点表面碳的激活
9 |  |  | 选用抗弧及抗熔焊的接点材料
10 |  |  | 采用消火花措施，如采用灭弧罩等
11 | 接点粘结 | 电腐蚀严重引起接点咬合锁紧 | 控制密封腔内有机气体的浓度，确保密封水平
12 |  |  | 选用抗弧及抗熔焊的接点材料
13 |  |  | 确保推动杆顶珠调在动簧片的中央，防止顶偏动簧片而造成偏离正确的接触部位
14 |  | 接触焦耳热引起接点熔焊 | 控制密封腔有机气体浓度，减少接点表面的各种污染，确保密封水平
15 |  |  | 确保足够的接触压力并防止接触簧片应力松弛
16 |  |  | 提高电镀质量
17 | 开路（接触簧片断裂、线圈断线） | 簧片有微裂纹及氢脆裂 | 改进接触簧片的焊接工艺，防止局部热应力造成裂纹
18 |  |  | 改进内氧化处理工艺，确保接触簧片的弯曲强度
19 |  |  | 进行高温除氢处理，消除电镀氧脆裂现象
20 |  | 疲劳破坏应力腐蚀 | 改进内氧化处理工艺，确保接触簧片的弯曲强度： 1、改进内氧化处理工艺，使晶粒细小且各合金分布均匀 2/控制继电器腔内的水汽及其它有害气体的含量。
21 |  |  | 控制密封腔内水汽及其他有害气体的含量
22 |  |  | 提高密封性能，剔除漏气的产品
23 |  | 焊接头绝缘不良且电磁线漆层有缺陷 | 线圈底层端部电磁线加绝缘套管或绝缘膜裹垫后方引至线圈上层焊接线
24 |  |  | 检查引出线焊接部位的绝缘裹垫质量，防止焊头的裸体部位外露
25 |  |  | 选用强度高的漆包线并严格质量检查
26 |  |  | 严格绕线工艺，防止损伤漆层
27 | 短路 | 绝缘击穿引起短路 | 严格控制空腔内气氛
28 |  |  | 加强工艺卫生及清洗工艺
29 |  |  | 严格密封检查，确保密封质量
30 |  | 导电异物引起短路 | 加强工艺卫生及清洗工艺
31 |  |  | 采用无锡密封工艺，防止锡渣落入腔内
32 |  |  | 采用PIND及其它无损检测方法，剔除含有异物的产品
连接器常见失效模式及其诱发应力
序号 | 工作应力 | 环境应力 | 失效模式 | 失效机理
1 | 电流 | 温度 | 接触不良 | 尘埃沉积
2 |  | 湿度 | 绝缘不良 | 摩擦粉末堆积
3 | 电压 | 尘埃 | （漏电、电阻低、击穿） | 有害气体吸附膜
4 |  | 有害气体 | 绝缘体破损 | 火花及电弧、电晕放电
5 | 转接或插拔次数 | 机械应力（振动、冲击、离心） | 接点熔融 | 电腐蚀
6 |  |  | 断簧 | 绝缘老化或受潮
7 | 弯曲应力 |  | 接触瞬断 | 磨损，材料疲劳
8 |  |  | 动触头断 | 弹簧应力松弛
9 |  |  | 跳步不清晰 | 弹簧脆断
10 |  |  | 吊克力下降 | 谐振
11 |  |  |  | 长霉

## 板级电路
序号 | 失效模式 | 失效机理 | 失效原因 | 失效控制措施
1 | 焊点开路 | 虚焊 | 元器件可焊性不合格 | 1、确保来料元器件与PCB的可焊性被焊面的共面性、镀层质量、助焊剂的活性、焊锡膏的润湿性； 2、工艺参数优化
2 |  |  | PCB焊盘可焊性不合格
3 |  |  | 元器件引脚共面性不良
4 |  |  | 助焊剂助焊性不良
5 |  |  | 焊锡膏润湿性不良
6 |  |  | 元器件引脚镀层质量不良
7 |  |  | PCB焊盘镀层不良
8 |  |  | 工艺参数设置不当
9 |  | 冷焊 | 焊接界面温度偏低（加热温度过高或过低、焊接时间过短或过长） | 升高焊接温度、改进设计、延长焊接时间
10 |  |  | 焊接时间太短
11 |  | 金属间化合物不理想（太薄/太厚） | 工艺条件失控、焊接温度过高或过低、焊接时间过短或过长 | 工艺优化、控制金属间化合物（1μm-2μm）
12 |  |  | 焊接界面（焊件）可焊性差或助焊剂的助焊能力不足，导致润湿时间过长 | 确保或改善焊接表面的可焊性、改进助焊剂的活性
13 |  | 疲劳 | 构成焊点的材质CTE匹配差 | 控制环境温度、优化焊点结构设计
14 |  |  | 环境温度应力变化
15 |  |  | 焊点结构设计不合理、应力过于集中
16 |  |  | 金属间化合物不理想
17 | PCB开路 | 金属化孔电镀/化学镀不良 | PCB转孔留有毛刺 | 控制钻孔质量、镀前严格清洗、改善化学镀工艺
18 |  |  | PCB孔镀前污染
19 | 腐蚀 | 残留物吸湿后腐蚀 | 助焊剂残留 | 选用绝缘性好，残留少的助焊剂
20 |  |  |  | 增加清洗工艺
21 | 漏电/短路 | 残留物吸潮 | 助焊剂残留 | 选用绝缘性好、残留物少的助焊剂
22 |  |  | 焊锡膏残留 | 增加清洗工艺
23 |  |  | 基材绝缘性不合格 | 确保来料PCB基材绝缘性
24 |  | 基材离子含量超标 | 其他离子污染 | 工艺或使用过程控制防治污染